## pertotal
LABORATORIUM TEKNIK SIPIL UNIVERSITAS MULIA
UJI KUAT TEKAN BETON
SNI 1974-2023
PELANGGAN |  | : Abipraya Gala Karya
PROYEK |  | : Pembangunan JPAM
LOKASI |  | : IKN
SPESIMEN |  | :Ø 15 x 30cm
No | KODE SAMPEL |  | MUTU | PRODUK | TANGGAL PEMBUATAN | TANGGAL PENGUJIAN | UMUR | BERAT | LUAS | PEMBACAAN BEBAN | KUAT TEKAN | POLA KERETAKAN
[7 empty] | (Hari) | (Kg) | (cm²) | (kN) | (MPa)
1 | Bore Pile (34,35,36,45) |  | FC 30 SCC | Wika Beton | 4 Juni 2026 | 8 Juli 2026 | 34 | 12.48 | 176.71 | 769.7 | 43.56 | 3
2 | Bore Pile (34,35,36,45) |  | FC 30 SCC | Wika Beton | 4 Juni 2026 | 7 Juli 2026 | 33 | 12.7 | 176.71 | 846 | 47.87505 | 3
3 | Bore Pile (34,35,36,45) |  | FC 30 SCC | Wika Beton | 4 Juni 2026 | 7 juli 2026 | 33 | 12.56 | 176.71 | 787.1 | 44.5419 | 2
4 | BWM Tarnus |  | FC 20 | Raja Beton | 4 Juni 2026 | 8 Juli 2026 | 34 | 12.86 | 176.71 | 503.7 | 28.50433 | 0
5 | BWM Tarnus |  | FC 20 | Raja Beton | 4 Juni 2026 | 7 Juli 2026 | 33 | 13.06 | 176.71 | 545.6 | 30.87545 | 2
6 | BWM Tarnus |  | FC 20 | Raja Beton | 4 Juni 2026 | 8 Juli 2026 | 34 | 13.5 | 176.71 | 455.2 | 25.75972 | 0
7 | Bore Pile (37,38) |  | FC 30 SCC | Wika Beton | 5 Juni 2026 | 7 Juli 2026 | 32 | 12.52 | 176.71 | 831.4 | 47.04884 | 2
8 | Bore Pile (37,38) |  | FC 30 SCC | Wika Beton | 5 Juni 2026 | 7 Juli 2026 | 32 | 12.44 | 176.71 | 730.4 | 41.33326 | 1
9 | Bore Pile (37,38) |  | FC 30 SCC | Wika Beton | 5 Juni 2026 | 7 Juli 2026 | 32 | 12.44 | 176.71 | 734.4 | 41.55962 | 2
10 | Bore Pile (39) |  | FC 30 SCC | Adhimix | 6 Juni 2026 | 7 Juli 2026 | 31 | 12.78 | 176.71 | 660.1 | 37.35499 | 3
11 | Bore Pile (39) |  | FC 30 SCC | Adhimix | 6 Juni 2026 | 7 Juli 2026 | 31 | 13.04 | 176.71 | 624.5 | 35.34039 | 2
12 | Bore Pile (39) |  | FC 30 SCC | Adhimix | 6 Juni 2026 | 7 Juli 2026 | 31 | 12.96 | 176.71 | 730.8 | 41.35589 | 3
13 | Bore Pile (22,23,24,40) |  | FC 30 SCC | Wika Beton | 8Juni 2026 | 8 Juli 2026 | 30 | 12.84 | 176.71 | 731.7 | 41.40682 | 0
14 | Bore Pile (22,23,24,40) |  | FC 30 SCC | Wika Beton | 8 Juni 2026 | 7 Juli 2026 | 29 | 12.76 | 176.71 | 745.5 | 42.18777 | 2
15 | Bore Pile (22,23,24,40) |  | FC 30 SCC | Wika Beton | 8 Juni 2026 | 7 Juli 2026 | 29 | 12.76 | 176.71 | 749.1 | 42.39149 | 3
16 | Bore Pile (17,18,19,25) |  | FC 30 SCC | Wika Beton | 9 Juni 2026 | 7 Juli 2026 | 28 | 12.5 | 176.71 | 747.1 | 42.27831 | 3
17 | Bore Pile (17,18,19,25) |  | FC 30 SCC | Wika Beton | 9 Juni 2026 | 7 Juli 2026 | 28 | 12.7 | 176.71 | 738.6 | 41.7973 | 2
18 | Bore Pile (17,18,19,25) |  | FC 30 SCC | Wika Beton | 9 Juni 2026 | 7 Juli 2026 | 28 | 12.78 | 176.71 | 741.7 | 41.97272 | 3
1. Kerucut terbentuk dengan baik pada kedua ujung, retak
kurang dari 25 mm [1 in.] melalui bidang kap
2. Kerucut terbentuk dengan baik pada satu ujung, retak
vertikal menjalar melalui bidang kap, tidak ada kerucut
yang terbentuk dengan baik pada bidang atas
3. Retak vertikal berbentuk kolom, melalui kedua ujung, tidak
terbentuk kerucut yang baik
4.Fraktur diagonal tanpa retakan melalui kedua ujung; ketuk
dengan palu untuk membedakan dari Tipe 1
5.Fraktur samping pada ujung atas dan bawah (umumnya
terjadi pada kap yang tidak melekat)
6.Serupa dengan Tipe 5 tetapi ujung silinder meruncing

## perbacth
UJI KUAT TEKAN BETON
SNI 1974-2023
PELANGGAN |  | : Abipraya Gala Karya
PROYEK |  | : Pembangunan JPAM
LOKASI |  | : IKN
SPESIMEN |  | :Ø 15 x 30cm
No | Kode Sampel |  | MUTU | PRODUK | Tanggal Pembuatan | Tanggal Pengujian | Umur | Berat | Luas | Pembacaan Beban | Kuat Tekan | Pola Keretakan
[7 empty] | (Hari) | (Kg) | (cm²) | (kN) | (MPa)
1 | BWM Tarnus |  | FC 20 | Raja Beton | 4 Juni 2026 | 8 Juli 2026 | 34 | 12.86 | 176.71 | 503.7 | 28.50433 | 0
2 | BWM Tarnus |  | FC 20 | Raja Beton | 4 Juni 2026 | 7 Juli 2026 | 33 | 13.06 | 176.71 | 545.6 | 30.87545 | 2
3 | BWM Tarnus |  | FC 20 | Raja Beton | 4 Juni 2026 | 8 Juli 2026 | 34 | 13.5 | 176.71 | 455.2 | 25.75972 | 0
4
5
6
7
8
9
10
TIPE RETAKAN :
[7 empty] | Disiapkan Oleh, |  | Disaksikan Oleh, |  | Disaksikan Oleh, | Disaksikan Oleh
[7 empty] | Lab Universitas Mulia |  | Aby Gala
[7 empty] | ………………………… |  | ………………………… |  | ………………………… | …..........................
[7 empty] | Tgl. 07/06/2026 |  | Tgl. |  | Tgl. | Tgl.
Nama: Muhammad Fajri
Jabatan: Kepala Lab Teknik
FORM/UM-LAB/BETON/01 • Rev : 0.0 • Tgl. Berlaku: 22/05/2026 • Universitas Mulia Balikpapan
Tipe 1
Tipe 2
Tipe 3
Tipe 4
Tipe 5
Tipe 6
1. Kerucut terbentuk dengan baik pada kedua ujung, retak
kurang dari 25 mm [1 in.] melalui bidang kap
2. Kerucut terbentuk dengan baik pada satu ujung, retak
vertikal menjalar melalui bidang kap, tidak ada kerucut
yang terbentuk dengan baik pada bidang atas
3. Retak vertikal berbentuk kolom, melalui kedua ujung, tidak
terbentuk kerucut yang baik
4.Fraktur diagonal tanpa retakan melalui kedua ujung; ketuk
dengan palu untuk membedakan dari Tipe 1
5.Fraktur samping pada ujung atas dan bawah (umumnya
terjadi pada kap yang tidak melekat)
6.Serupa dengan Tipe 5 tetapi ujung silinder meruncing